## Лист1
Образец № | 1 |  |  | 2 |  |  | 3 |  |  | 4 |  |  | 5
| До | Декапсуляция | После ТЗЧ | До | Декапсуляция | После ТЗЧ | До | Декапсуляция | После ТЗЧ | До | Декапсуляция | После ТЗЧ | До | Декапсуляция | После ТЗЧ
Ток по цепи VDD18A, мА | 24 |  |  | 24 |  |  | 24 |  |  | 24 |  |  | 24
Ток по цепи VDD33A, мА | 18 |  |  | 18 |  |  | 18 |  |  | 18 |  |  | 17
Ток по цепи VDD18D, мА | 17 |  |  | 17 |  |  | 17 |  |  | 17 |  |  | 17
Сбои | нет |  |  | нет |  |  | нет |  |  | нет |  |  | нет
ФК | ОК |  |  | ОК |  |  | ОК |  |  | ОК |  |  | ОК
Промеры проходят на свету
Ток берется при съемке кадра
Кабели без гермо, на столе